## 隐患类型库
编码 | 一级分类 | 二级分类 | 名称 | 风险等级 | 简要描述 | 状态 | 版本 | 详细定义 | 识别要点 | 典型场景 | 易混淆点 | 法律依据 | 整改措施 | 整改期限 | 事故风险 | 案例照片
H001 | C01-脚手架类 | C01-01-钢管问题 | 脚手架钢管材质不合格 | B | 钢管材质不符合Q235-A标准，抗拉强度不达标 | 活跃 | 0.1 | 脚手架钢管应采用Q235-A钢材，抗拉强度≥370N/mm²，屈服强度≥235N/mm²，不符合即为不合格 | ①检查钢管表面是否有Q235-A材质标识；②查看出厂合格证和材质检测报告；③观察钢管是否有裂纹、夹层等缺陷 | ①新建工程使用劣质钢管降低成本；②租赁旧钢管无法提供合格证；③钢管表面无材质标识 | 与钢管锈蚀的区别：材质不合格是钢材本身不符合标准，锈蚀是使用过程中的腐蚀 | JGJ130-2011 第8.1.1条：钢管材质应符合GB/T 700中Q235-A钢的规定 | ①立即停用不合格钢管；②更换为Q235-A合格钢管；③要求供应商提供合格证和检测报告；④建立进场验收制度 | 立即整改 | 坍塌事故 | 示例图1：无材质标识钢管；示例图2：钢管表面裂纹；示例图3：劣质与合格钢管对比
H002 | C01-脚手架类 | C01-01-钢管问题 | 脚手架钢管严重锈蚀 | B | 钢管表面深度锈蚀，截面损失超过允许范围 | 活跃 | 0.1 | 钢管表面出现深度点蚀或片状锈蚀，截面壁厚损失超过原壁厚10%，或外径腐蚀减少量超过0.5mm | ①目测钢管表面是否有片状锈蚀剥落；②用手触摸是否有明显锈蚀坑；③测量壁厚是否达标 | ①长期露天存放未做防锈处理；②雨季施工后未及时清理保养；③钢管反复租赁使用年限过长 | 与钢管材质不合格的区别：锈蚀是后天腐蚀导致的截面损失，材质问题是钢材本身不合格 | JGJ59-2011 第3.3.5条：钢管弯曲、压扁、锈蚀严重者不得使用 | ①停用严重锈蚀钢管；②轻度锈蚀做除锈防锈处理后复检；③更换不合格钢管；④加强钢管存放管理 | 7天内整改 | 坍塌事故 | 示例图1：片状锈蚀剥落；示例图2：严重点蚀钢管；示例图3：锈蚀与合格钢管对比
H020 | C01-脚手架类 | C01-02-扣件问题 | 脚手架扣件不合格 | B | 扣件出现裂纹、变形或材质不符合标准 | 活跃 | 0.1 | 扣件应符合GB15831标准，出现裂纹、变形、螺栓滑丝或抗滑移力低于规定值8kN的均为不合格 | ①检查扣件外观是否有裂纹或明显变形；②检查螺栓是否有滑丝；③检查扣件是否有合格证 | ①使用劣质仿冒扣件；②扣件经多次使用后出现疲劳裂纹；③螺栓过度拧紧导致扣件变形 | 与扣件松动的区别：扣件不合格是产品本身有缺陷，松动是安装不规范导致的紧固不足 | JGJ130-2011 第5.1.1条：扣件应采用可锻铸铁制作，不得有裂纹、气孔、缩松等缺陷 | ①停用不合格扣件并标记隔离；②更换符合GB15831标准的合格扣件；③建立扣件进场抽检制度 | 7天内整改 | 坍塌事故 | 示例图1：裂纹扣件特写；示例图2：变形扣件；示例图3：螺栓滑丝扣件
H080 | C01-脚手架类 | C01-05-防护设施问题 | 脚手架未设置密目安全网 | A | 脚手架外侧未按规定设置密目安全网，存在高处坠物风险 | 活跃 | 0.1 | 脚手架外侧应全立面连续设置密目式安全网，网目密度≥2000目/100cm²，且不得有破损、开口 | ①查看脚手架外侧是否全立面设置安全网；②检查安全网是否有破损或未绑扎的开口；③检查网目密度 | ①赶工期未安装安全网；②安全网破损后未及时更换；③局部拆除后未恢复 | 与安全网破损的区别：未设置是完全缺失，破损是已设置但存在缺口，两者均需整改但严重程度不同 | JGJ59-2011 第3.1.4条：脚手架外侧必须设置密目式安全网，且应封闭严密 | ①立即停止作业区域施工；②按规定全立面设置密目安全网；③绑扎间距≤45cm，确保封闭严密 | 立即整改 | 物体打击、高处坠落 | 示例图1：脚手架外侧未挂网全景；示例图2：局部缺网特写；示例图3：安全网设置合格样例
H100 | C02-临时用电类 | C02-01-配电箱问题 | 配电箱无门或门损坏 | B | 配电箱箱门缺失或严重损坏，导电部件裸露 | 弃用 | 0.1 | 施工现场配电箱箱门应完好，能正常关闭，内部带电部件不得裸露 | ①检查配电箱箱门是否存在；②检查箱门能否正常关闭；③检查箱门锁具是否完好 | ①施工过程中箱门被碰撞损坏；②箱门材质较差变形无法关闭；③施工人员为操作方便拆除箱门 | 与配电箱内线路混乱的区别：箱门问题是外部防护缺失，线路混乱是内部布线不规范 | JGJ46-2005 第5.1.1条：配电箱、开关箱应有门、锁，内部应干净整洁 | ①立即修复或更换箱门；②确保箱门能正常上锁；③加强日常巡检，防止箱门再次损坏 | 7天内整改 | 触电事故 | 示例图1：配电箱箱门缺失；示例图2：箱门损坏无法关闭；示例图3：合格配电箱样例
H110 | C02-临时用电类 | C02-02-电缆线问题 | 电缆线破损裸露 | A | 临时用电线缆绝缘层破损，导线裸露存在触电风险 | 活跃 | 0.1 | 施工现场临时用电线缆绝缘层出现破损、老化开裂或被重物碾压导致导线裸露，存在漏电触电风险 | ①巡查电缆沿线是否有破损点；②检查过道、车辆行驶区域的电缆防护；③检查接头处绝缘处理 | ①电缆被施工车辆碾压破损；②电缆与尖锐物长期摩擦导致绝缘层磨损；③老旧电缆绝缘层老化开裂 | 与电缆接头不规范的区别：破损裸露是整体绝缘层受损，接头问题是连接部位处理不当 | JGJ46-2005 第7.2.1条：电缆线路应采用埋地或架空敷设，严禁沿地面明敷 | ①立即断电，用绝缘胶带临时处理破损点；②尽快更换破损电缆；③过道处加设防护套管 | 立即整改 | 触电事故、火灾 | 示例图1：电缆绝缘层破损裸露；示例图2：被碾压破损电缆；示例图3：电缆规范架空敷设样例
H200 | C03-高处作业类 | C03-01-个人防护问题 | 高处作业未佩戴安全带 | A | 作业人员在2米及以上高处作业时未佩戴安全带 | 活跃 | 0.1 | 凡在坠落高度基准面2m及以上的高处进行作业，作业人员必须正确佩戴安全带，且应高挂低用 | ①观察作业人员是否佩戴安全带；②检查安全带是否正确挂钩（高挂低用）；③检查安全带是否在有效期内 | ①工人嫌麻烦不佩戴；②短时间作业侥幸心理；③安全带挂点不足导致无处挂钩 | 与安全带不合格的区别：未佩戴是完全未使用，不合格是佩戴了但安全带本身有问题 | JGJ80-2016 第5.2.1条：高处作业人员应根据实际情况配备安全绳等防坠落个人防护用品 | ①立即停止作业，要求工人佩戴安全带；②设置安全带挂点；③加强安全教育和现场监督 | 立即整改 | 高处坠落 | 示例图1：工人在高处作业未挂安全带；示例图2：安全带未高挂低用；示例图3：安全带规范佩戴样例
H210 | C03-高处作业类 | C03-02-临边防护问题 | 楼层临边未设置防护栏杆 | A | 楼层临边、阳台边、屋面边等处未按规定设置防护栏杆 | 弃用 | 0.1 | 楼层周边、楼梯侧边、阳台边、屋面边等临边部位应设置高度≥1.2m的防护栏杆，且中间应设横杆 | ①检查临边部位是否设置防护栏杆；②测量栏杆高度是否≥1.2m；③检查栏杆固定是否牢固 | ①楼层施工完成后未及时设置防护；②防护栏杆被拆除后未恢复；③阳台等局部区域遗漏设置 | 与防护栏杆不规范的区别：未设置是完全缺失，不规范是已设置但高度或强度不达标 | JGJ80-2016 第4.1.1条：临边作业时，必须设置防护栏杆 | ①立即在临边设置防护栏杆；②栏杆高度≥1.2m，并设置中间横杆和踢脚板；③设置明显警示标志 | 立即整改 | 高处坠落 | 示例图1：楼层临边无防护全景；示例图2：阳台边缺少栏杆；示例图3：规范防护栏杆样例
H300 | C04-基坑支护类 | C04-01-边坡防护问题 | 基坑边坡未设置防护围栏 | A | 基坑开挖后周边未设置警示围栏，存在人员或机械坠落风险 | 活跃 | 0.1 | 基坑开挖深度超过1.5m时，坑边周围应设置连续封闭的防护围栏，高度≥1.2m，并设置警示标志 | ①检查基坑周边是否设置连续围栏；②测量围栏高度是否≥1.2m；③检查是否有警示标志和夜间警示灯 | ①开挖后赶进度未及时设置围栏；②围栏被施工车辆碰撞损坏后未修复；③基坑局部区域遗漏设置 | 与基坑支护不足的区别：围栏缺失是地面防护问题，支护不足是基坑边坡稳定性问题 | JGJ59-2011 第7.2.1条：基坑周边必须设置防护栏杆，深度超过2m时还应设置警示灯 | ①立即设置连续封闭围栏；②高度≥1.2m，配置醒目警示标志；③夜间设置红色警示灯 | 立即整改 | 坍塌、高处坠落 | 示例图1：基坑周边无围栏全景；示例图2：围栏局部缺口；示例图3：规范防护围栏样例